## Sheet1
product_id | code | nomenclature_code | name | url | product_url | sku | brand | sale_price | price | old_price | in_stock | rating | reviews_count | description_short | description_detailed | description_detailed_html | extended_description | raw_full_text | category_id | category_name | category_path | section_code | group_section_code | subgroup_section_code | product_guid | barcode | external_id | photo_urls | photos | resource_links | certificates | certificates_detailed | instructions | instructions_additional | fast_links | links | videos | characteristics | spec__Артикул | spec__Тип товара | spec__Бренд | spec__Марка | spec__Тип работ | spec__Основание | spec__Метод нанесения | spec__Фракция | spec__Толщина слоя | spec__Применение | spec__Расход сухой смеси | spec__Температура проведения работ | spec__Расход воды на упаковку сухой смеси | spec__Температура эксплуатации | spec__Насыпная плотность | spec__Жизнеспособность раствора | spec__Время высыхания | spec__Прочность на сжатие | spec__Прочность сцепления | spec__Прочность на изгиб | spec__Морозостойкость | spec__Количество на поддоне | spec__Срок годности | spec__Декларация соответствия | spec__Страна-производитель | spec__Часто ищут | spec__Вес
133344 | 133344 | 133344 | Смесь цементно-песчаная (ЦПС) М300 Петролит Профи 25 кг | https://petrovich.ru/product/133344/?from=share_app | https://petrovich.ru/product/133344/?from=share_app | 133344 | Петролит (https://petrovich.ru/catalog/17286/petrolit/) | 326 | 326 |  | TRUE | 4.65 | 391 | Сухая строительная смесь на цементной основе. Предназначена для проведения сложных строительных работ, где требуется получение прочности не менее М 300. Для внутренних и наружных работ. Соотношение цемента и песка 1 к 3. | Сухая строительная смесь на цементной основе. Предназначена для проведения сложных строительных работ, где требуется получение прочности не менее М 300. Для внутренних и наружных работ. Соотношение цемента и песка 1 к 3. | <p class="product-description-text">Сухая строительная смесь на цементной основе. Предназначена для проведения сложных строительных работ, где требуется получение прочности не менее М 300. Для внутренних и наружных работ. Соотношение цемента и песка 1 к 3.</p> | Подготовка основания Несущее основание должно быть прочным, очищенным от строительного мусора, извести, жира, краски и других веществ. Предварительно обработать основание полимерными грунтовками и дождаться полного высыхания. Приготовление растворной смеси Смесь высыпать в чистую воду, постоянно перемешивая вручную или при помощи электродрели до получения однородной массы. Соотношение при смешивании на 1 кг смеси требуется 0,13 – 0,15 л воды. Приготовленный раствор должен быть использован в течение 1-2 часов. | Сухая строительная смесь на цементной основе. Предназначена для проведения сложных строительных работ, где требуется получение прочности не менее М 300. Для внутренних и наружных работ. Соотношение цемента и песка 1 к 3. Подготовка основания Несущее основание должно быть прочным, очищенным от строительного мусора, извести, жира, краски и других веществ. Предварительно обработать основание полимерными грунтовками и дождаться полного высыхания. Приготовление растворной смеси Смесь высыпать в чистую воду, постоянно перемешивая вручную или при помощи электродрели до получения однородной массы. Соотношение при смешивании на 1 кг смеси требуется 0,13 – 0,15 л воды. Приготовленный раствор должен быть использован в течение 1-2 часов. | 17286 | Цементно-песчаные смеси | Стройматериалы > Сухие строительные смеси > Цементно-песчаные смеси > Цементно-песчаные смеси (ЦПС) Петролит | 17286 | 245635348 | 1445 | 7b6ded4c-8ca5-11e3-b1e6-00259036a114 | 4607099960565 | 46233 | ['https://cs.p-static.ru/image/85439534/original.jpg'] | https://cs.p-static.ru/image/85439534/original.jpg | {'product_page': 'https://petrovich.ru/product/133344/?from=share_app', 'misc': {'calculation': 'https://shopexpert.petrovich.ru/'}, 'fast_links': [{'title': 'Цементно-песчаные смеси Петролит', 'type': 'brand_section', 'url': 'https://petrovich.ru/catalog/17286/?brend=petrolit', 'description': 'Стройматериалы / Сухие строительные смеси / Цементно-песчаные смеси / Цементно-песчаные смеси (ЦПС) Петролит'}, {'title': 'Цементно-песчаные смеси', 'type': 'section', 'url': 'https://petrovich.ru/catalog/17286/', 'description': 'Стройматериалы'}, {'title': 'Петролит', 'type': 'brand', 'url': 'https://petrovich.ru/brands/petrolit/', 'description': 'Бренд'}], 'certificates': [{'type': 'Сертификат соответствия', 'files': [{'url': 'https://cs.p-static.ru/certificates/68140182.pdf', 'ext': 'pdf'}, {'url': 'https://cs.p-static.ru/certificates/82125930.pdf', 'ext': 'pdf'}]}, {'type': 'Отказное от пожарного', 'files': [{'url': 'https://cs.p-static.ru/certificates/62898142.pdf', 'ext': 'pdf'}]}, {'type': 'Свид. о гос. регистрации', 'files': [{'url': 'https://cs.p-static.ru/certificates/62898144.pdf', 'ext': 'pdf'}]}], 'certificates_detailed': [{'guid': '2984e579-3f02-11f1-a2c6-00155d52213f', 'type': 'Сертификат соответствия', 'code': 'О00221125', 'registryLink': 'https://pub.fsa.gov.ru/rds/declaration/view/21144066/common', 'files': [{'url': '//cs.p-static.ru/certificates/68140182.pdf', 'ext': 'pdf'}]}, {'guid': '6d1f85ae-ba4a-11f0-a2c4-00155d521e18', 'type': 'Отказное от пожарного', 'code': 'О00183351', 'registryLink': None, 'files': [{'url': '//cs.p-static.ru/certificates/62898142.pdf', 'ext': 'pdf'}]}, {'guid': '700a54c6-ba4a-11f0-a2c4-00155d521e18', 'type': 'Свид. о гос. регистрации', 'code': 'О00183353', 'registryLink': None, 'files': [{'url': '//cs.p-static.ru/certificates/62898144.pdf', 'ext': 'pdf'}]}, {'guid': '7b694322-3e4f-11f1-a2c6-00155d52213f', 'type': 'Сертификат соответствия', 'code': 'О00220653', 'registryLink': None, 'files': [{'url': '//cs.p-static.ru/certificates/68140182.pdf', 'ext': 'pdf'}]}, {'guid': '89c9074f-7095-11f1-a2c6-00155d52213f', 'type': 'Сертификат соответствия', 'code': 'О00248836', 'registryLink': 'https://pub.fsa.gov.ru/rds/declaration/view/21553578/common', 'files': [{'url': '//cs.p-static.ru/certificates/82125930.pdf', 'ext': 'pdf'}]}], 'images': ['https://cs.p-static.ru/image/85439534/original.jpg']} | [{'type': 'Сертификат соответствия', 'files': [{'url': 'https://cs.p-static.ru/certificates/68140182.pdf', 'ext': 'pdf'}, {'url': 'https://cs.p-static.ru/certificates/82125930.pdf', 'ext': 'pdf'}]}, {'type': 'Отказное от пожарного', 'files': [{'url': 'https://cs.p-static.ru/certificates/62898142.pdf', 'ext': 'pdf'}]}, {'type': 'Свид. о гос. регистрации', 'files': [{'url': 'https://cs.p-static.ru/certificates/62898144.pdf', 'ext': 'pdf'}]}] | [{'guid': '2984e579-3f02-11f1-a2c6-00155d52213f', 'type': 'Сертификат соответствия', 'code': 'О00221125', 'registryLink': 'https://pub.fsa.gov.ru/rds/declaration/view/21144066/common', 'files': [{'url': '//cs.p-static.ru/certificates/68140182.pdf', 'ext': 'pdf'}]}, {'guid': '6d1f85ae-ba4a-11f0-a2c4-00155d521e18', 'type': 'Отказное от пожарного', 'code': 'О00183351', 'registryLink': None, 'files': [{'url': '//cs.p-static.ru/certificates/62898142.pdf', 'ext': 'pdf'}]}, {'guid': '700a54c6-ba4a-11f0-a2c4-00155d521e18', 'type': 'Свид. о гос. регистрации', 'code': 'О00183353', 'registryLink': None, 'files': [{'url': '//cs.p-static.ru/certificates/62898144.pdf', 'ext': 'pdf'}]}, {'guid': '7b694322-3e4f-11f1-a2c6-00155d52213f', 'type': 'Сертификат соответствия', 'code': 'О00220653', 'registryLink': None, 'files': [{'url': '//cs.p-static.ru/certificates/68140182.pdf', 'ext': 'pdf'}]}, {'guid': '89c9074f-7095-11f1-a2c6-00155d52213f', 'type': 'Сертификат соответствия', 'code': 'О00248836', 'registryLink': 'https://pub.fsa.gov.ru/rds/declaration/view/21553578/common', 'files': [{'url': '//cs.p-static.ru/certificates/82125930.pdf', 'ext': 'pdf'}]}] |  |  | [{'title': 'Цементно-песчаные смеси Петролит', 'type': 'brand_section', 'url': 'https://petrovich.ru/catalog/17286/?brend=petrolit', 'description': 'Стройматериалы / Сухие строительные смеси / Цементно-песчаные смеси / Цементно-песчаные смеси (ЦПС) Петролит'}, {'title': 'Цементно-песчаные смеси', 'type': 'section', 'url': 'https://petrovich.ru/catalog/17286/', 'description': 'Стройматериалы'}, {'title': 'Петролит', 'type': 'brand', 'url': 'https://petrovich.ru/brands/petrolit/', 'description': 'Бренд'}] | {'calculation': 'https://shopexpert.petrovich.ru/'} |  | {'Артикул': '02311446', 'Тип товара': 'ЦПС (https://petrovich.ru/catalog/17286/?tip_tovara=cps)', 'Бренд': 'Петролит (https://petrovich.ru/catalog/17286/petrolit/)', 'Марка': 'М-300', 'Тип работ': 'Внутренние работы, Наружные работы', 'Основание': 'Бетон, Кирпич, Монолитная стяжка', 'Метод нанесения': 'Ручной', 'Фракция': '2,5', 'Толщина слоя': 'От 10 до 60', 'Применение': 'Пол (https://petrovich.ru/catalog/17286/?primenenie=pol), Стена (https://petrovich.ru/catalog/17286/?primenenie=stena)', 'Расход сухой смеси': '18-21 кг/м2/10мм', 'Температура проведения работ': 'От +5 до +30', 'Расход воды на упаковку сухой смеси': '3,25-3,75 л', 'Температура эксплуатации': 'От -50 до +50', 'Насыпная плотность': '1800-2000 кг/м3', 'Жизнеспособность раствора': '60-120', 'Время высыхания': '28 суток', 'Прочность на сжатие': 'Не менее 30', 'Прочность сцепления': 'Не менее 0,5', 'Прочность на изгиб': 'Не менее 5', 'Морозостойкость': 'F35', 'Количество на поддоне': '48 шт.', 'Срок годности': '12', 'Декларация соответствия': 'ГОСТ 31357-2007', 'Страна-производитель': 'Россия', 'Часто ищут': 'Пескобетон', 'Вес': '25'} | 02311446 | ЦПС (https://petrovich.ru/catalog/17286/?tip_tovara=cps) | Петролит (https://petrovich.ru/catalog/17286/petrolit/) | М-300 | Внутренние работы, Наружные работы | Бетон, Кирпич, Монолитная стяжка | Ручной | 2,5 | От 10 до 60 | Пол (https://petrovich.ru/catalog/17286/?primenenie=pol), Стена (https://petrovich.ru/catalog/17286/?primenenie=stena) | 18-21 кг/м2/10мм | От +5 до +30 | 3,25-3,75 л | От -50 до +50 | 1800-2000 кг/м3 | 60-120 | 28 суток | Не менее 30 | Не менее 0,5 | Не менее 5 | F35 | 48 шт. | 12 | ГОСТ 31357-2007 | Россия | Пескобетон | 25
145155 | 145155 | 145155 | Смесь цементно-песчаная (ЦПС) М300 MixMaster Универсал 25 кг | https://petrovich.ru/product/145155/?from=share_app | https://petrovich.ru/product/145155/?from=share_app | 145155 | MixMaster (https://petrovich.ru/catalog/17286/mixmaster/) | 269 | 269 |  | TRUE | 4.55 | 173 | Сухая строительная смесь на цементной основе. Предназначена для устройства стяжек, заделки выбоин и трещин, выравнивания поверхностей и т.д. Для внутренних работ. Смесь предназначена для проведения строительных работ, где требуется получение прочности не менее М300. | Сухая строительная смесь на цементной основе. Предназначена для устройства стяжек, заделки выбоин и трещин, выравнивания поверхностей и т.д. Для внутренних работ. Смесь предназначена для проведения строительных работ, где требуется получение прочности не менее М300. Рекомендуемая толщина слоя от 10 до 50 мм. При толщине слоя более 30 мм желательно использование армирующей сетки. Соотношение цемента и песка 1 к 3. | <p class="product-description-text">Сухая строительная смесь на цементной основе. Предназначена для устройства стяжек, заделки выбоин и трещин, выравнивания поверхностей и т.д. Для внутренних работ. Смесь предназначена для проведения строительных работ, где требуется получение прочности не менее М300.</p><p class="product-description-title">Рекомендуемая толщина слоя</p><ul class="product-description-list"><li>от 10 до 50 мм. При толщине слоя более 30 мм желательно использование армирующей сетки.</li><li>Соотношение цемента и песка 1 к 3.</li></ul> | Подготовка основания Несущее основание должно быть прочным, очищенным от строительного мусора, извести, жира, краски и других веществ. Предварительно обработать основание полимерными грунтовками и дождаться полного высыхания. Приготовление растворной смеси Смесь высыпать в чистую воду, постоянно перемешивая вручную или при помощи электродрели до получения однородной массы. Соотношение при смешивании на 1 кг смеси требуется 0,13 – 0,15 л воды. Приготовленный раствор должен быть использован в течение 1-2 часов. | Сухая строительная смесь на цементной основе. Предназначена для устройства стяжек, заделки выбоин и трещин, выравнивания поверхностей и т.д. Для внутренних работ. Смесь предназначена для проведения строительных работ, где требуется получение прочности не менее М300. Рекомендуемая толщина слоя от 10 до 50 мм. При толщине слоя более 30 мм желательно использование армирующей сетки. Соотношение цемента и песка 1 к 3. Подготовка основания Несущее основание должно быть прочным, очищенным от строительного мусора, извести, жира, краски и других веществ. Предварительно обработать основание полимерными грунтовками и дождаться полного высыхания. Приготовление растворной смеси Смесь высыпать в чистую воду, постоянно перемешивая вручную или при помощи электродрели до получения однородной массы. Соотношение при смешивании на 1 кг смеси требуется 0,13 – 0,15 л воды. Приготовленный раствор должен быть использован в течение 1-2 часов. | 17286 | Цементно-песчаные смеси | Стройматериалы > Сухие строительные смеси > Цементно-песчаные смеси > Цементно-песчаные смеси (ЦПС) MixMaster | 17286 | 245635348 | 1445 | 3d7382ea-02db-11e5-afe5-00259036a192 | 4607099960602 | 46256 | ['https://cs.p-static.ru/image/28140029/original.jpg'] | https://cs.p-static.ru/image/28140029/original.jpg | {'product_page': 'https://petrovich.ru/product/145155/?from=share_app', 'misc': {'calculation': 'https://shopexpert.petrovich.ru/'}, 'fast_links': [{'title': 'Цементно-песчаные смеси MixMaster', 'type': 'brand_section', 'url': 'https://petrovich.ru/catalog/17286/?brend=mixmaster', 'description': 'Стройматериалы / Сухие строительные смеси / Цементно-песчаные смеси / Цементно-песчаные смеси (ЦПС) MixMaster'}, {'title': 'Цементно-песчаные смеси', 'type': 'section', 'url': 'https://petrovich.ru/catalog/17286/', 'description': 'Стройматериалы'}, {'title': 'MixMaster', 'type': 'brand', 'url': 'https://petrovich.ru/brands/mixmaster/', 'description': 'Бренд'}], 'certificates': [{'type': 'Свид. о гос. регистрации', 'files': [{'url': 'https://cs.p-static.ru/certificates/62890874.pdf', 'ext': 'pdf'}]}, {'type': 'Сертификат соответствия', 'files': [{'url': 'https://cs.p-static.ru/certificates/62890875.pdf', 'ext': 'pdf'}, {'url': 'https://cs.p-static.ru/certificates/73205017.pdf', 'ext': 'pdf'}, {'url': 'https://cs.p-static.ru/certificates/81559810.pdf', 'ext': 'pdf'}]}, {'type': 'Отказное от пожарного', 'files': [{'url': 'https://cs.p-static.ru/certificates/62890876.pdf', 'ext': 'pdf'}]}], 'certificates_detailed': [{'guid': '70e5b5af-ba39-11f0-a2c4-00155d521e18', 'type': 'Свид. о гос. регистрации', 'code': 'О00183201', 'registryLink': None, 'files': [{'url': '//cs.p-static.ru/certificates/62890874.pdf', 'ext': 'pdf'}]}, {'guid': '70e5b5b0-ba39-11f0-a2c4-00155d521e18', 'type': 'Сертификат соответствия', 'code': 'О00183203', 'registryLink': 'https://pub.fsa.gov.ru/rds/declaration/view/20669011/common', 'files': [{'url': '//cs.p-static.ru/certificates/62890875.pdf', 'ext': 'pdf'}]}, {'guid': '7174f968-ba39-11f0-a2c4-00155d521e18', 'type': 'Отказное от пожарного', 'code': 'О00183204', 'registryLink': None, 'files': [{'url': '//cs.p-static.ru/certificates/62890876.pdf', 'ext': 'pdf'}]}, {'guid': '94dced23-3ef9-11f1-a2c6-00155d52213f', 'type': 'Сертификат соответствия', 'code': 'О00221090', 'registryLink': 'https://pub.fsa.gov.ru/rds/declaration/view/21144066/common', 'files': [{'url': '//cs.p-static.ru/certificates/73205017.pdf', 'ext': 'pdf'}]}, {'guid': '9e8c4044-6a45-11f1-a2c6-00155d52213f', 'type': 'Сертификат соответствия', 'code': 'О00244872', 'registryLink': 'https://pub.fsa.gov.ru/rds/declaration/view/21525803/product', 'files': [{'url': '//cs.p-static.ru/certificates/81559810.pdf', 'ext': 'pdf'}]}, {'guid': 'f634be4c-3e4c-11f1-a2c6-00155d52213f', 'type': 'Сертификат соответствия', 'code': 'О00220646', 'registryLink': None, 'files': [{'url': '//cs.p-static.ru/certificates/73205017.pdf', 'ext': 'pdf'}]}, {'guid': 'feebd1b9-3f12-11f1-a2c6-00155d52213f', 'type': 'Сертификат соответствия', 'code': 'О00221240', 'registryLink': 'https://pub.fsa.gov.ru/rds/declaration/view/21144066/common', 'files': [{'url': '//cs.p-static.ru/certificates/73205017.pdf', 'ext': 'pdf'}]}], 'images': ['https://cs.p-static.ru/image/28140029/original.jpg']} | [{'type': 'Свид. о гос. регистрации', 'files': [{'url': 'https://cs.p-static.ru/certificates/62890874.pdf', 'ext': 'pdf'}]}, {'type': 'Сертификат соответствия', 'files': [{'url': 'https://cs.p-static.ru/certificates/62890875.pdf', 'ext': 'pdf'}, {'url': 'https://cs.p-static.ru/certificates/73205017.pdf', 'ext': 'pdf'}, {'url': 'https://cs.p-static.ru/certificates/81559810.pdf', 'ext': 'pdf'}]}, {'type': 'Отказное от пожарного', 'files': [{'url': 'https://cs.p-static.ru/certificates/62890876.pdf', 'ext': 'pdf'}]}] | [{'guid': '70e5b5af-ba39-11f0-a2c4-00155d521e18', 'type': 'Свид. о гос. регистрации', 'code': 'О00183201', 'registryLink': None, 'files': [{'url': '//cs.p-static.ru/certificates/62890874.pdf', 'ext': 'pdf'}]}, {'guid': '70e5b5b0-ba39-11f0-a2c4-00155d521e18', 'type': 'Сертификат соответствия', 'code': 'О00183203', 'registryLink': 'https://pub.fsa.gov.ru/rds/declaration/view/20669011/common', 'files': [{'url': '//cs.p-static.ru/certificates/62890875.pdf', 'ext': 'pdf'}]}, {'guid': '7174f968-ba39-11f0-a2c4-00155d521e18', 'type': 'Отказное от пожарного', 'code': 'О00183204', 'registryLink': None, 'files': [{'url': '//cs.p-static.ru/certificates/62890876.pdf', 'ext': 'pdf'}]}, {'guid': '94dced23-3ef9-11f1-a2c6-00155d52213f', 'type': 'Сертификат соответствия', 'code': 'О00221090', 'registryLink': 'https://pub.fsa.gov.ru/rds/declaration/view/21144066/common', 'files': [{'url': '//cs.p-static.ru/certificates/73205017.pdf', 'ext': 'pdf'}]}, {'guid': '9e8c4044-6a45-11f1-a2c6-00155d52213f', 'type': 'Сертификат соответствия', 'code': 'О00244872', 'registryLink': 'https://pub.fsa.gov.ru/rds/declaration/view/21525803/product', 'files': [{'url': '//cs.p-static.ru/certificates/81559810.pdf', 'ext': 'pdf'}]}, {'guid': 'f634be4c-3e4c-11f1-a2c6-00155d52213f', 'type': 'Сертификат соответствия', 'code': 'О00220646', 'registryLink': None, 'files': [{'url': '//cs.p-static.ru/certificates/73205017.pdf', 'ext': 'pdf'}]}, {'guid': 'feebd1b9-3f12-11f1-a2c6-00155d52213f', 'type': 'Сертификат соответствия', 'code': 'О00221240', 'registryLink': 'https://pub.fsa.gov.ru/rds/declaration/view/21144066/common', 'files': [{'url': '//cs.p-static.ru/certificates/73205017.pdf', 'ext': 'pdf'}]}] |  |  | [{'title': 'Цементно-песчаные смеси MixMaster', 'type': 'brand_section', 'url': 'https://petrovich.ru/catalog/17286/?brend=mixmaster', 'description': 'Стройматериалы / Сухие строительные смеси / Цементно-песчаные смеси / Цементно-песчаные смеси (ЦПС) MixMaster'}, {'title': 'Цементно-песчаные смеси', 'type': 'section', 'url': 'https://petrovich.ru/catalog/17286/', 'description': 'Стройматериалы'}, {'title': 'MixMaster', 'type': 'brand', 'url': 'https://petrovich.ru/brands/mixmaster/', 'description': 'Бренд'}] | {'calculation': 'https://shopexpert.petrovich.ru/'} |  | {'Артикул': '02311452', 'Тип товара': 'ЦПС (https://petrovich.ru/catalog/17286/?tip_tovara=cps)', 'Бренд': 'MixMaster (https://petrovich.ru/catalog/17286/mixmaster/)', 'Марка': 'М-300', 'Тип работ': 'Внутренние работы', 'Основание': 'Бетон, Кирпич, Монолитная стяжка', 'Метод нанесения': 'Ручной', 'Фракция': '2,5', 'Толщина слоя': 'От 10 до 50', 'Применение': 'Пол (https://petrovich.ru/catalog/17286/?primenenie=pol), Стена (https://petrovich.ru/catalog/17286/?primenenie=stena)', 'Расход сухой смеси': '18-21 кг/м2/10мм', 'Расход воды на упаковку сухой смеси': '3,25-3,75 л', 'Температура проведения работ': 'От +5 до +25', 'Температура эксплуатации': 'От -5 до +70', 'Насыпная плотность': '1800-2000 кг/м3', 'Жизнеспособность раствора': '60-120', 'Время высыхания': '28 суток', 'Прочность на сжатие': 'Не менее 30', 'Прочность сцепления': 'Не менее 0,5', 'Морозостойкость': 'F35', 'Прочность на изгиб': 'Не менее 5', 'Количество на поддоне': '48 шт.', 'Срок годности': '12', 'Декларация соответствия': 'ГОСТ 31357-2007', 'Страна-производитель': 'Россия', 'Часто ищут': 'Пескобетон', 'Вес': '25'} | 02311452 | ЦПС (https://petrovich.ru/catalog/17286/?tip_tovara=cps) | MixMaster (https://petrovich.ru/catalog/17286/mixmaster/) | М-300 | Внутренние работы | Бетон, Кирпич, Монолитная стяжка | Ручной | 2,5 | От 10 до 50 | Пол (https://petrovich.ru/catalog/17286/?primenenie=pol), Стена (https://petrovich.ru/catalog/17286/?primenenie=stena) | 18-21 кг/м2/10мм | От +5 до +25 | 3,25-3,75 л | От -5 до +70 | 1800-2000 кг/м3 | 60-120 | 28 суток | Не менее 30 | Не менее 0,5 | Не менее 5 | F35 | 48 шт. | 12 | ГОСТ 31357-2007 | Россия | Пескобетон | 25
133345 | 133345 | 133345 | Смесь цементно-песчаная (ЦПС) М150 по ТУ MixMaster Оптима 25 кг | https://petrovich.ru/product/133345/?from=share_app | https://petrovich.ru/product/133345/?from=share_app | 133345 | MixMaster (https://petrovich.ru/catalog/17286/mixmaster/) | 240 | 240 |  | TRUE | 4.15 | 56 | Сухая строительная смесь на цементной основе. Предназначена для проведения ремонтно-строительных работ (заделка выбоин и трещин, выравнивание поверхностей и т.д.). Соотношение цемента и песка 1 к 4. Для внутренних работ. | Сухая строительная смесь на цементной основе. Предназначена для проведения ремонтно-строительных работ (заделка выбоин и трещин, выравнивание поверхностей и т.д.). Соотношение цемента и песка 1 к 4. Для внутренних работ. | <p class="product-description-text">Сухая строительная смесь на цементной основе. Предназначена для проведения ремонтно-строительных работ (заделка выбоин и трещин, выравнивание поверхностей и т.д.). Соотношение цемента и песка 1 к 4. Для внутренних работ. </p> | Подготовка основания Несущее основание должно быть прочным, очищенным от строительного мусора, извести, жира, краски и других веществ. Предварительно обработать основание полимерными грунтовками и дождаться полного высыхания. Приготовление растворной смеси Смесь высыпать в чистую воду, постоянно перемешивая вручную или при помощи электродрели до получения однородной массы. Соотношение при смешивании на 1 кг смеси требуется 0,13 – 0,15 л воды. Приготовленный раствор должен быть использован в течение 1-2 часов. | Сухая строительная смесь на цементной основе. Предназначена для проведения ремонтно-строительных работ (заделка выбоин и трещин, выравнивание поверхностей и т.д.). Соотношение цемента и песка 1 к 4. Для внутренних работ. Подготовка основания Несущее основание должно быть прочным, очищенным от строительного мусора, извести, жира, краски и других веществ. Предварительно обработать основание полимерными грунтовками и дождаться полного высыхания. Приготовление растворной смеси Смесь высыпать в чистую воду, постоянно перемешивая вручную или при помощи электродрели до получения однородной массы. Соотношение при смешивании на 1 кг смеси требуется 0,13 – 0,15 л воды. Приготовленный раствор должен быть использован в течение 1-2 часов. | 17286 | Цементно-песчаные смеси | Стройматериалы > Сухие строительные смеси > Цементно-песчаные смеси > Цементно-песчаные смеси (ЦПС) MixMaster | 17286 | 245635348 | 1445 | 7b6ded51-8ca5-11e3-b1e6-00259036a114 | 4607099960572 | 46237 | ['https://cs.p-static.ru/image/28139789/original.jpg'] | https://cs.p-static.ru/image/28139789/original.jpg | {'product_page': 'https://petrovich.ru/product/133345/?from=share_app', 'misc': {'calculation': 'https://shopexpert.petrovich.ru/'}, 'fast_links': [{'title': 'Цементно-песчаные смеси MixMaster', 'type': 'brand_section', 'url': 'https://petrovich.ru/catalog/17286/?brend=mixmaster', 'description': 'Стройматериалы / Сухие строительные смеси / Цементно-песчаные смеси / Цементно-песчаные смеси (ЦПС) MixMaster'}, {'title': 'Цементно-песчаные смеси', 'type': 'section', 'url': 'https://petrovich.ru/catalog/17286/', 'description': 'Стройматериалы'}, {'title': 'MixMaster', 'type': 'brand', 'url': 'https://petrovich.ru/brands/mixmaster/', 'description': 'Бренд'}], 'certificates': [{'type': 'Свид. о гос. регистрации', 'files': [{'url': 'https://cs.p-static.ru/certificates/51683115.pdf', 'ext': 'pdf'}, {'url': 'https://cs.p-static.ru/certificates/62890874.pdf', 'ext': 'pdf'}]}, {'type': 'Отказное от пожарного', 'files': [{'url': 'https://cs.p-static.ru/certificates/62890876.pdf', 'ext': 'pdf'}]}, {'type': 'Сертификат соответствия', 'files': [{'url': 'https://cs.p-static.ru/certificates/81559810.pdf', 'ext': 'pdf'}, {'url': 'https://cs.p-static.ru/certificates/73205017.pdf', 'ext': 'pdf'}]}], 'certificates_detailed': [{'guid': '18177746-7b43-11ef-a2c0-00155dfcf142', 'type': 'Свид. о гос. регистрации', 'code': 'О00097189', 'registryLink': None, 'files': [{'url': '//cs.p-static.ru/certificates/51683115.pdf', 'ext': 'pdf'}]}, {'guid': '70e5b5af-ba39-11f0-a2c4-00155d521e18', 'type': 'Свид. о гос. регистрации', 'code': 'О00183201', 'registryLink': None, 'files': [{'url': '//cs.p-static.ru/certificates/62890874.pdf', 'ext': 'pdf'}]}, {'guid': '7174f968-ba39-11f0-a2c4-00155d521e18', 'type': 'Отказное от пожарного', 'code': 'О00183204', 'registryLink': None, 'files': [{'url': '//cs.p-static.ru/certificates/62890876.pdf', 'ext': 'pdf'}]}, {'guid': '9e8c4044-6a45-11f1-a2c6-00155d52213f', 'type': 'Сертификат соответствия', 'code': 'О00244872', 'registryLink': 'https://pub.fsa.gov.ru/rds/declaration/view/21525803/product', 'files': [{'url': '//cs.p-static.ru/certificates/81559810.pdf', 'ext': 'pdf'}]}, {'guid': 'e1d21e3f-3f01-11f1-a2c6-00155d52213f', 'type': 'Сертификат соответствия', 'code': 'О00221118', 'registryLink': 'https://pub.fsa.gov.ru/rds/declaration/view/21144066/common', 'files': [{'url': '//cs.p-static.ru/certificates/73205017.pdf', 'ext': 'pdf'}]}, {'guid': 'f634be4c-3e4c-11f1-a2c6-00155d52213f', 'type': 'Сертификат соответствия', 'code': 'О00220646', 'registryLink': None, 'files': [{'url': '//cs.p-static.ru/certificates/73205017.pdf', 'ext': 'pdf'}]}], 'images': ['https://cs.p-static.ru/image/28139789/original.jpg']} | [{'type': 'Свид. о гос. регистрации', 'files': [{'url': 'https://cs.p-static.ru/certificates/51683115.pdf', 'ext': 'pdf'}, {'url': 'https://cs.p-static.ru/certificates/62890874.pdf', 'ext': 'pdf'}]}, {'type': 'Отказное от пожарного', 'files': [{'url': 'https://cs.p-static.ru/certificates/62890876.pdf', 'ext': 'pdf'}]}, {'type': 'Сертификат соответствия', 'files': [{'url': 'https://cs.p-static.ru/certificates/81559810.pdf', 'ext': 'pdf'}, {'url': 'https://cs.p-static.ru/certificates/73205017.pdf', 'ext': 'pdf'}]}] | [{'guid': '18177746-7b43-11ef-a2c0-00155dfcf142', 'type': 'Свид. о гос. регистрации', 'code': 'О00097189', 'registryLink': None, 'files': [{'url': '//cs.p-static.ru/certificates/51683115.pdf', 'ext': 'pdf'}]}, {'guid': '70e5b5af-ba39-11f0-a2c4-00155d521e18', 'type': 'Свид. о гос. регистрации', 'code': 'О00183201', 'registryLink': None, 'files': [{'url': '//cs.p-static.ru/certificates/62890874.pdf', 'ext': 'pdf'}]}, {'guid': '7174f968-ba39-11f0-a2c4-00155d521e18', 'type': 'Отказное от пожарного', 'code': 'О00183204', 'registryLink': None, 'files': [{'url': '//cs.p-static.ru/certificates/62890876.pdf', 'ext': 'pdf'}]}, {'guid': '9e8c4044-6a45-11f1-a2c6-00155d52213f', 'type': 'Сертификат соответствия', 'code': 'О00244872', 'registryLink': 'https://pub.fsa.gov.ru/rds/declaration/view/21525803/product', 'files': [{'url': '//cs.p-static.ru/certificates/81559810.pdf', 'ext': 'pdf'}]}, {'guid': 'e1d21e3f-3f01-11f1-a2c6-00155d52213f', 'type': 'Сертификат соответствия', 'code': 'О00221118', 'registryLink': 'https://pub.fsa.gov.ru/rds/declaration/view/21144066/common', 'files': [{'url': '//cs.p-static.ru/certificates/73205017.pdf', 'ext': 'pdf'}]}, {'guid': 'f634be4c-3e4c-11f1-a2c6-00155d52213f', 'type': 'Сертификат соответствия', 'code': 'О00220646', 'registryLink': None, 'files': [{'url': '//cs.p-static.ru/certificates/73205017.pdf', 'ext': 'pdf'}]}] |  |  | [{'title': 'Цементно-песчаные смеси MixMaster', 'type': 'brand_section', 'url': 'https://petrovich.ru/catalog/17286/?brend=mixmaster', 'description': 'Стройматериалы / Сухие строительные смеси / Цементно-песчаные смеси / Цементно-песчаные смеси (ЦПС) MixMaster'}, {'title': 'Цементно-песчаные смеси', 'type': 'section', 'url': 'https://petrovich.ru/catalog/17286/', 'description': 'Стройматериалы'}, {'title': 'MixMaster', 'type': 'brand', 'url': 'https://petrovich.ru/brands/mixmaster/', 'description': 'Бренд'}] | {'calculation': 'https://shopexpert.petrovich.ru/'} |  | {'Артикул': '02311451', 'Тип товара': 'ЦПС (https://petrovich.ru/catalog/17286/?tip_tovara=cps)', 'Бренд': 'MixMaster (https://petrovich.ru/catalog/17286/mixmaster/)', 'Марка': 'М-150', 'Тип работ': 'Внутренние работы', 'Основание': 'Бетон, Кирпич, Монолитная стяжка', 'Метод нанесения': 'Ручной', 'Фракция': '2,5', 'Толщина слоя': 'От 10 до 50', 'Применение': 'Пол (https://petrovich.ru/catalog/17286/?primenenie=pol), Стена (https://petrovich.ru/catalog/17286/?primenenie=stena)', 'Расход сухой смеси': '18-21 кг/м2/10мм', 'Расход воды на упаковку сухой смеси': '3,25-3,75 л', 'Температура проведения работ': 'От 0 до +30', 'Температура эксплуатации': 'От -5 до +70', 'Насыпная плотность': '1800-2000 кг/м3', 'Жизнеспособность раствора': '60-120', 'Время высыхания': '28 суток', 'Прочность на сжатие': 'Не менее 15', 'Прочность сцепления': 'Не менее 0,5', 'Прочность на изгиб': 'Не менее 3', 'Морозостойкость': 'F35', 'Количество на поддоне': '48 шт.', 'Срок годности': '12', 'Декларация соответствия': 'ГОСТ 31357-2007', 'Страна-производитель': 'Россия', 'Часто ищут': 'Пескобетон, Универсальная', 'Вес': '25'} | 02311451 | ЦПС (https://petrovich.ru/catalog/17286/?tip_tovara=cps) | MixMaster (https://petrovich.ru/catalog/17286/mixmaster/) | М-150 | Внутренние работы | Бетон, Кирпич, Монолитная стяжка | Ручной | 2,5 | От 10 до 50 | Пол (https://petrovich.ru/catalog/17286/?primenenie=pol), Стена (https://petrovich.ru/catalog/17286/?primenenie=stena) | 18-21 кг/м2/10мм | От 0 до +30 | 3,25-3,75 л | От -5 до +70 | 1800-2000 кг/м3 | 60-120 | 28 суток | Не менее 15 | Не менее 0,5 | Не менее 3 | F35 | 48 шт. | 12 | ГОСТ 31357-2007 | Россия | Пескобетон, Универсальная | 25
966553 | 966553 | 966553 | Смесь цементно-песчаная (ЦПС) М300 MixMaster Универсал 40 кг | https://petrovich.ru/product/966553/?from=share_app | https://petrovich.ru/product/966553/?from=share_app | 966553 | MixMaster (https://petrovich.ru/catalog/17286/mixmaster/) | 381 | 381 |  | TRUE | 3.5 | 42 | Сухая строительная смесь на цементной основе. Предназначена для устройства стяжек, заделки выбоин и трещин, выравнивания поверхностей и т.д. Для внутренних работ. Смесь предназначена для проведения строительных работ, где требуется получение прочности не менее М300. Соотношение цемента и песка 1 к 3. | Сухая строительная смесь на цементной основе. Предназначена для устройства стяжек, заделки выбоин и трещин, выравнивания поверхностей и т.д. Для внутренних работ. Смесь предназначена для проведения строительных работ, где требуется получение прочности не менее М300. Соотношение цемента и песка 1 к 3. | <p class="product-description-text">Сухая строительная смесь на цементной основе. Предназначена для устройства стяжек, заделки выбоин и трещин, выравнивания поверхностей и т.д. Для внутренних работ. Смесь предназначена для проведения строительных работ, где требуется получение прочности не менее М300. Соотношение цемента и песка 1 к 3.</p> | Подготовка основания Несущее основание должно быть прочным, очищенным от строительного мусора, извести, жира, краски и других веществ. Предварительно обработать основание полимерными грунтовками и дождаться полного высыхания. Приготовление растворной смеси Смесь высыпать в чистую воду, постоянно перемешивая вручную или при помощи электродрели до получения однородной массы. Соотношение при смешивании на 1 кг смеси требуется 0,13 – 0,15 л воды. Приготовленный раствор должен быть использован в течение 1-2 часов. | Сухая строительная смесь на цементной основе. Предназначена для устройства стяжек, заделки выбоин и трещин, выравнивания поверхностей и т.д. Для внутренних работ. Смесь предназначена для проведения строительных работ, где требуется получение прочности не менее М300. Соотношение цемента и песка 1 к 3. Подготовка основания Несущее основание должно быть прочным, очищенным от строительного мусора, извести, жира, краски и других веществ. Предварительно обработать основание полимерными грунтовками и дождаться полного высыхания. Приготовление растворной смеси Смесь высыпать в чистую воду, постоянно перемешивая вручную или при помощи электродрели до получения однородной массы. Соотношение при смешивании на 1 кг смеси требуется 0,13 – 0,15 л воды. Приготовленный раствор должен быть использован в течение 1-2 часов. | 17286 | Цементно-песчаные смеси | Стройматериалы > Сухие строительные смеси > Цементно-песчаные смеси > Цементно-песчаные смеси (ЦПС) MixMaster | 17286 | 245635348 | 1445 | 82edaaf4-09a4-4e5d-9820-d9ed0c8a3e74 | 4607099960879 | 71236083 | ['https://cs.p-static.ru/image/27762075/original.jpg'] | https://cs.p-static.ru/image/27762075/original.jpg | {'product_page': 'https://petrovich.ru/product/966553/?from=share_app', 'misc': {'calculation': 'https://shopexpert.petrovich.ru/'}, 'fast_links': [{'title': 'Цементно-песчаные смеси MixMaster', 'type': 'brand_section', 'url': 'https://petrovich.ru/catalog/17286/?brend=mixmaster', 'description': 'Стройматериалы / Сухие строительные смеси / Цементно-песчаные смеси / Цементно-песчаные смеси (ЦПС) MixMaster'}, {'title': 'Цементно-песчаные смеси', 'type': 'section', 'url': 'https://petrovich.ru/catalog/17286/', 'description': 'Стройматериалы'}, {'title': 'MixMaster', 'type': 'brand', 'url': 'https://petrovich.ru/brands/mixmaster/', 'description': 'Бренд'}], 'certificates': [{'type': 'Сан-эпид сертификат', 'files': [{'url': 'https://cs.p-static.ru/certificates/6409683.pdf', 'ext': 'pdf'}]}, {'type': 'Свид. о гос. регистрации', 'files': [{'url': 'https://cs.p-static.ru/certificates/62890874.pdf', 'ext': 'pdf'}, {'url': 'https://cs.p-static.ru/certificates/49119158.pdf', 'ext': 'pdf'}]}, {'type': 'Сертификат соответствия', 'files': [{'url': 'https://cs.p-static.ru/certificates/62890875.pdf', 'ext': 'pdf'}, {'url': 'https://cs.p-static.ru/certificates/81559810.pdf', 'ext': 'pdf'}, {'url': 'https://cs.p-static.ru/certificates/73205017.pdf', 'ext': 'pdf'}]}, {'type': 'Отказное от пожарного', 'files': [{'url': 'https://cs.p-static.ru/certificates/62890876.pdf', 'ext': 'pdf'}]}], 'certificates_detailed': [{'guid': '66904f02-2c7d-11ef-a2c0-00155dfcf142', 'type': 'Сан-эпид сертификат', 'code': 'О00079901', 'registryLink': None, 'files': [{'url': '//cs.p-static.ru/certificates/6409683.pdf', 'ext': 'pdf'}]}, {'guid': '70e5b5af-ba39-11f0-a2c4-00155d521e18', 'type': 'Свид. о гос. регистрации', 'code': 'О00183201', 'registryLink': None, 'files': [{'url': '//cs.p-static.ru/certificates/62890874.pdf', 'ext': 'pdf'}]}, {'guid': '70e5b5b0-ba39-11f0-a2c4-00155d521e18', 'type': 'Сертификат соответствия', 'code': 'О00183203', 'registryLink': 'https://pub.fsa.gov.ru/rds/declaration/view/20669011/common', 'files': [{'url': '//cs.p-static.ru/certificates/62890875.pdf', 'ext': 'pdf'}]}, {'guid': '7174f968-ba39-11f0-a2c4-00155d521e18', 'type': 'Отказное от пожарного', 'code': 'О00183204', 'registryLink': None, 'files': [{'url': '//cs.p-static.ru/certificates/62890876.pdf', 'ext': 'pdf'}]}, {'guid': '81f3ad25-2c7b-11ef-a2c0-00155dfcf142', 'type': 'Свид. о гос. регистрации', 'code': 'О00079898', 'registryLink': None, 'files': [{'url': '//cs.p-static.ru/certificates/49119158.pdf', 'ext': 'pdf'}]}, {'guid': '9e8c4044-6a45-11f1-a2c6-00155d52213f', 'type': 'Сертификат соответствия', 'code': 'О00244872', 'registryLink': 'https://pub.fsa.gov.ru/rds/declaration/view/21525803/product', 'files': [{'url': '//cs.p-static.ru/certificates/81559810.pdf', 'ext': 'pdf'}]}, {'guid': 'f634be4c-3e4c-11f1-a2c6-00155d52213f', 'type': 'Сертификат соответствия', 'code': 'О00220646', 'registryLink': None, 'files': [{'url': '//cs.p-static.ru/certificates/73205017.pdf', 'ext': 'pdf'}]}, {'guid': 'feebd1b9-3f12-11f1-a2c6-00155d52213f', 'type': 'Сертификат соответствия', 'code': 'О00221240', 'registryLink': 'https://pub.fsa.gov.ru/rds/declaration/view/21144066/common', 'files': [{'url': '//cs.p-static.ru/certificates/73205017.pdf', 'ext': 'pdf'}]}], 'images': ['https://cs.p-static.ru/image/27762075/original.jpg']} | [{'type': 'Сан-эпид сертификат', 'files': [{'url': 'https://cs.p-static.ru/certificates/6409683.pdf', 'ext': 'pdf'}]}, {'type': 'Свид. о гос. регистрации', 'files': [{'url': 'https://cs.p-static.ru/certificates/62890874.pdf', 'ext': 'pdf'}, {'url': 'https://cs.p-static.ru/certificates/49119158.pdf', 'ext': 'pdf'}]}, {'type': 'Сертификат соответствия', 'files': [{'url': 'https://cs.p-static.ru/certificates/62890875.pdf', 'ext': 'pdf'}, {'url': 'https://cs.p-static.ru/certificates/81559810.pdf', 'ext': 'pdf'}, {'url': 'https://cs.p-static.ru/certificates/73205017.pdf', 'ext': 'pdf'}]}, {'type': 'Отказное от пожарного', 'files': [{'url': 'https://cs.p-static.ru/certificates/62890876.pdf', 'ext': 'pdf'}]}] | [{'guid': '66904f02-2c7d-11ef-a2c0-00155dfcf142', 'type': 'Сан-эпид сертификат', 'code': 'О00079901', 'registryLink': None, 'files': [{'url': '//cs.p-static.ru/certificates/6409683.pdf', 'ext': 'pdf'}]}, {'guid': '70e5b5af-ba39-11f0-a2c4-00155d521e18', 'type': 'Свид. о гос. регистрации', 'code': 'О00183201', 'registryLink': None, 'files': [{'url': '//cs.p-static.ru/certificates/62890874.pdf', 'ext': 'pdf'}]}, {'guid': '70e5b5b0-ba39-11f0-a2c4-00155d521e18', 'type': 'Сертификат соответствия', 'code': 'О00183203', 'registryLink': 'https://pub.fsa.gov.ru/rds/declaration/view/20669011/common', 'files': [{'url': '//cs.p-static.ru/certificates/62890875.pdf', 'ext': 'pdf'}]}, {'guid': '7174f968-ba39-11f0-a2c4-00155d521e18', 'type': 'Отказное от пожарного', 'code': 'О00183204', 'registryLink': None, 'files': [{'url': '//cs.p-static.ru/certificates/62890876.pdf', 'ext': 'pdf'}]}, {'guid': '81f3ad25-2c7b-11ef-a2c0-00155dfcf142', 'type': 'Свид. о гос. регистрации', 'code': 'О00079898', 'registryLink': None, 'files': [{'url': '//cs.p-static.ru/certificates/49119158.pdf', 'ext': 'pdf'}]}, {'guid': '9e8c4044-6a45-11f1-a2c6-00155d52213f', 'type': 'Сертификат соответствия', 'code': 'О00244872', 'registryLink': 'https://pub.fsa.gov.ru/rds/declaration/view/21525803/product', 'files': [{'url': '//cs.p-static.ru/certificates/81559810.pdf', 'ext': 'pdf'}]}, {'guid': 'f634be4c-3e4c-11f1-a2c6-00155d52213f', 'type': 'Сертификат соответствия', 'code': 'О00220646', 'registryLink': None, 'files': [{'url': '//cs.p-static.ru/certificates/73205017.pdf', 'ext': 'pdf'}]}, {'guid': 'feebd1b9-3f12-11f1-a2c6-00155d52213f', 'type': 'Сертификат соответствия', 'code': 'О00221240', 'registryLink': 'https://pub.fsa.gov.ru/rds/declaration/view/21144066/common', 'files': [{'url': '//cs.p-static.ru/certificates/73205017.pdf', 'ext': 'pdf'}]}] |  |  | [{'title': 'Цементно-песчаные смеси MixMaster', 'type': 'brand_section', 'url': 'https://petrovich.ru/catalog/17286/?brend=mixmaster', 'description': 'Стройматериалы / Сухие строительные смеси / Цементно-песчаные смеси / Цементно-песчаные смеси (ЦПС) MixMaster'}, {'title': 'Цементно-песчаные смеси', 'type': 'section', 'url': 'https://petrovich.ru/catalog/17286/', 'description': 'Стройматериалы'}, {'title': 'MixMaster', 'type': 'brand', 'url': 'https://petrovich.ru/brands/mixmaster/', 'description': 'Бренд'}] | {'calculation': 'https://shopexpert.petrovich.ru/'} |  | {'Тип товара': 'ЦПС (https://petrovich.ru/catalog/17286/?tip_tovara=cps)', 'Бренд': 'MixMaster (https://petrovich.ru/catalog/17286/mixmaster/)', 'Марка': 'М-300', 'Тип работ': 'Внутренние работы', 'Основание': 'Бетон, Кирпич, Монолитная стяжка', 'Метод нанесения': 'Ручной', 'Фракция': '2,5', 'Толщина слоя': 'От 10 до 50', 'Применение': 'Пол (https://petrovich.ru/catalog/17286/?primenenie=pol)', 'Расход сухой смеси': '18-21 кг/м2/10мм', 'Расход воды на упаковку сухой смеси': '5,2-6 л', 'Температура проведения работ': 'От +5 до +30', 'Температура эксплуатации': 'От -5 до +70', 'Насыпная плотность': '1800-2000 кг/м3', 'Жизнеспособность раствора': '60-120', 'Время высыхания': '28 суток', 'Прочность на сжатие': 'Не менее 30', 'Прочность сцепления': '0,5', 'Морозостойкость': 'F35', 'Прочность на изгиб': 'Не менее 5', 'Количество на поддоне': '30 шт.', 'Срок годности': '12', 'Декларация соответствия': 'ГОСТ 31357-2007', 'Страна-производитель': 'Россия', 'Часто ищут': 'Пескобетон, Универсальная', 'Вес': '40'} |  | ЦПС (https://petrovich.ru/catalog/17286/?tip_tovara=cps) | MixMaster (https://petrovich.ru/catalog/17286/mixmaster/) | М-300 | Внутренние работы | Бетон, Кирпич, Монолитная стяжка | Ручной | 2,5 | От 10 до 50 | Пол (https://petrovich.ru/catalog/17286/?primenenie=pol) | 18-21 кг/м2/10мм | От +5 до +30 | 5,2-6 л | От -5 до +70 | 1800-2000 кг/м3 | 60-120 | 28 суток | Не менее 30 | 0,5 | Не менее 5 | F35 | 30 шт. | 12 | ГОСТ 31357-2007 | Россия | Пескобетон, Универсальная | 40
109253 | 109253 | 109253 | Смесь цементно-песчаная (ЦПС) М150 Петролит 25 кг | https://petrovich.ru/product/109253/?from=share_app | https://petrovich.ru/product/109253/?from=share_app | 109253 | Петролит (https://petrovich.ru/catalog/17286/petrolit/) | 252 | 252 |  | TRUE | 4.65 | 58 | Сухая строительная смесь на цементной основе. Предназначена для устройства бетонных стяжек, заделки выбоин и трещин, выравнивания поверхностей и т.д. Для внутренних и наружных работ. Соотношение цемента и песка 1 к 4. | Сухая строительная смесь на цементной основе. Предназначена для устройства бетонных стяжек, заделки выбоин и трещин, выравнивания поверхностей и т.д. Для внутренних и наружных работ. Соотношение цемента и песка 1 к 4. | <p class="product-description-text">Сухая строительная смесь на цементной основе. Предназначена для устройства бетонных стяжек, заделки выбоин и трещин, выравнивания поверхностей и т.д. Для внутренних и наружных работ. Соотношение цемента и песка 1 к 4.</p> | Подготовка основания Несущее основание должно быть прочным, очищенным от строительного мусора, извести, жира, краски и других веществ. Предварительно обработать основание полимерными грунтовками и дождаться полного высыхания. Приготовление растворной смеси Смесь высыпать в чистую воду, постоянно перемешивая вручную или при помощи электродрели до получения однородной массы. Соотношение при смешивании на 1 кг смеси требуется 0,13 – 0,15 л воды. Приготовленный раствор должен быть использован в течение 1-2 часов. | Сухая строительная смесь на цементной основе. Предназначена для устройства бетонных стяжек, заделки выбоин и трещин, выравнивания поверхностей и т.д. Для внутренних и наружных работ. Соотношение цемента и песка 1 к 4. Подготовка основания Несущее основание должно быть прочным, очищенным от строительного мусора, извести, жира, краски и других веществ. Предварительно обработать основание полимерными грунтовками и дождаться полного высыхания. Приготовление растворной смеси Смесь высыпать в чистую воду, постоянно перемешивая вручную или при помощи электродрели до получения однородной массы. Соотношение при смешивании на 1 кг смеси требуется 0,13 – 0,15 л воды. Приготовленный раствор должен быть использован в течение 1-2 часов. | 17286 | Цементно-песчаные смеси | Стройматериалы > Сухие строительные смеси > Цементно-песчаные смеси > Цементно-песчаные смеси (ЦПС) Петролит | 17286 | 245635348 | 1445 | fb73d805-3996-11df-8e86-0023543d7b52 | 4607017311158 | 43774 | ['https://cs.p-static.ru/image/85439399/original.jpg'] | https://cs.p-static.ru/image/85439399/original.jpg | {'product_page': 'https://petrovich.ru/product/109253/?from=share_app', 'misc': {'calculation': 'https://shopexpert.petrovich.ru/'}, 'fast_links': [{'title': 'Цементно-песчаные смеси Петролит', 'type': 'brand_section', 'url': 'https://petrovich.ru/catalog/17286/?brend=petrolit', 'description': 'Стройматериалы / Сухие строительные смеси / Цементно-песчаные смеси / Цементно-песчаные смеси (ЦПС) Петролит'}, {'title': 'Цементно-песчаные смеси', 'type': 'section', 'url': 'https://petrovich.ru/catalog/17286/', 'description': 'Стройматериалы'}, {'title': 'Петролит', 'type': 'brand', 'url': 'https://petrovich.ru/brands/petrolit/', 'description': 'Бренд'}], 'certificates': [{'type': 'Сертификат соответствия', 'files': [{'url': 'https://cs.p-static.ru/certificates/68140182.pdf', 'ext': 'pdf'}, {'url': 'https://cs.p-static.ru/certificates/62898143.pdf', 'ext': 'pdf'}, {'url': 'https://cs.p-static.ru/certificates/82125930.pdf', 'ext': 'pdf'}]}, {'type': 'Отказное от пожарного', 'files': [{'url': 'https://cs.p-static.ru/certificates/62898142.pdf', 'ext': 'pdf'}]}, {'type': 'Свид. о гос. регистрации', 'files': [{'url': 'https://cs.p-static.ru/certificates/62898144.pdf', 'ext': 'pdf'}]}], 'certificates_detailed': [{'guid': '0aeb3ab2-3f02-11f1-a2c6-00155d52213f', 'type': 'Сертификат соответствия', 'code': 'О00221123', 'registryLink': 'https://pub.fsa.gov.ru/rds/declaration/view/21144066/common', 'files': [{'url': '//cs.p-static.ru/certificates/68140182.pdf', 'ext': 'pdf'}]}, {'guid': '6d1f85ae-ba4a-11f0-a2c4-00155d521e18', 'type': 'Отказное от пожарного', 'code': 'О00183351', 'registryLink': None, 'files': [{'url': '//cs.p-static.ru/certificates/62898142.pdf', 'ext': 'pdf'}]}, {'guid': '6e153e03-ba4a-11f0-a2c4-00155d521e18', 'type': 'Сертификат соответствия', 'code': 'О00183352', 'registryLink': 'https://pub.fsa.gov.ru/rds/declaration/view/20667546/common', 'files': [{'url': '//cs.p-static.ru/certificates/62898143.pdf', 'ext': 'pdf'}]}, {'guid': '700a54c6-ba4a-11f0-a2c4-00155d521e18', 'type': 'Свид. о гос. регистрации', 'code': 'О00183353', 'registryLink': None, 'files': [{'url': '//cs.p-static.ru/certificates/62898144.pdf', 'ext': 'pdf'}]}, {'guid': '7b694322-3e4f-11f1-a2c6-00155d52213f', 'type': 'Сертификат соответствия', 'code': 'О00220653', 'registryLink': None, 'files': [{'url': '//cs.p-static.ru/certificates/68140182.pdf', 'ext': 'pdf'}]}, {'guid': '89c9074f-7095-11f1-a2c6-00155d52213f', 'type': 'Сертификат соответствия', 'code': 'О00248836', 'registryLink': 'https://pub.fsa.gov.ru/rds/declaration/view/21553578/common', 'files': [{'url': '//cs.p-static.ru/certificates/82125930.pdf', 'ext': 'pdf'}]}], 'images': ['https://cs.p-static.ru/image/85439399/original.jpg']} | [{'type': 'Сертификат соответствия', 'files': [{'url': 'https://cs.p-static.ru/certificates/68140182.pdf', 'ext': 'pdf'}, {'url': 'https://cs.p-static.ru/certificates/62898143.pdf', 'ext': 'pdf'}, {'url': 'https://cs.p-static.ru/certificates/82125930.pdf', 'ext': 'pdf'}]}, {'type': 'Отказное от пожарного', 'files': [{'url': 'https://cs.p-static.ru/certificates/62898142.pdf', 'ext': 'pdf'}]}, {'type': 'Свид. о гос. регистрации', 'files': [{'url': 'https://cs.p-static.ru/certificates/62898144.pdf', 'ext': 'pdf'}]}] | [{'guid': '0aeb3ab2-3f02-11f1-a2c6-00155d52213f', 'type': 'Сертификат соответствия', 'code': 'О00221123', 'registryLink': 'https://pub.fsa.gov.ru/rds/declaration/view/21144066/common', 'files': [{'url': '//cs.p-static.ru/certificates/68140182.pdf', 'ext': 'pdf'}]}, {'guid': '6d1f85ae-ba4a-11f0-a2c4-00155d521e18', 'type': 'Отказное от пожарного', 'code': 'О00183351', 'registryLink': None, 'files': [{'url': '//cs.p-static.ru/certificates/62898142.pdf', 'ext': 'pdf'}]}, {'guid': '6e153e03-ba4a-11f0-a2c4-00155d521e18', 'type': 'Сертификат соответствия', 'code': 'О00183352', 'registryLink': 'https://pub.fsa.gov.ru/rds/declaration/view/20667546/common', 'files': [{'url': '//cs.p-static.ru/certificates/62898143.pdf', 'ext': 'pdf'}]}, {'guid': '700a54c6-ba4a-11f0-a2c4-00155d521e18', 'type': 'Свид. о гос. регистрации', 'code': 'О00183353', 'registryLink': None, 'files': [{'url': '//cs.p-static.ru/certificates/62898144.pdf', 'ext': 'pdf'}]}, {'guid': '7b694322-3e4f-11f1-a2c6-00155d52213f', 'type': 'Сертификат соответствия', 'code': 'О00220653', 'registryLink': None, 'files': [{'url': '//cs.p-static.ru/certificates/68140182.pdf', 'ext': 'pdf'}]}, {'guid': '89c9074f-7095-11f1-a2c6-00155d52213f', 'type': 'Сертификат соответствия', 'code': 'О00248836', 'registryLink': 'https://pub.fsa.gov.ru/rds/declaration/view/21553578/common', 'files': [{'url': '//cs.p-static.ru/certificates/82125930.pdf', 'ext': 'pdf'}]}] |  |  | [{'title': 'Цементно-песчаные смеси Петролит', 'type': 'brand_section', 'url': 'https://petrovich.ru/catalog/17286/?brend=petrolit', 'description': 'Стройматериалы / Сухие строительные смеси / Цементно-песчаные смеси / Цементно-песчаные смеси (ЦПС) Петролит'}, {'title': 'Цементно-песчаные смеси', 'type': 'section', 'url': 'https://petrovich.ru/catalog/17286/', 'description': 'Стройматериалы'}, {'title': 'Петролит', 'type': 'brand', 'url': 'https://petrovich.ru/brands/petrolit/', 'description': 'Бренд'}] | {'calculation': 'https://shopexpert.petrovich.ru/'} |  | {'Артикул': '02311445', 'Тип товара': 'ЦПС (https://petrovich.ru/catalog/17286/?tip_tovara=cps)', 'Бренд': 'Петролит (https://petrovich.ru/catalog/17286/petrolit/)', 'Марка': 'М-150', 'Тип работ': 'Внутренние работы, Наружные работы', 'Основание': 'Бетон, Кирпич, Монолитная стяжка', 'Метод нанесения': 'Ручной', 'Фракция': '2,5', 'Толщина слоя': 'От 10 до 50', 'Применение': 'Пол (https://petrovich.ru/catalog/17286/?primenenie=pol), Стена (https://petrovich.ru/catalog/17286/?primenenie=stena)', 'Расход сухой смеси': '18-21 кг/м2/10мм', 'Расход воды на упаковку сухой смеси': '3,25-3,75 л', 'Температура проведения работ': 'От +5 до +30', 'Температура эксплуатации': 'От -5 до +70', 'Насыпная плотность': '1800-2000 кг/м3', 'Жизнеспособность раствора': '60', 'Время высыхания': '28 суток', 'Прочность на сжатие': 'Не менее 15', 'Прочность сцепления': 'Не менее 0,5', 'Морозостойкость': 'F35', 'Прочность на изгиб': 'Не менее 3', 'Количество на поддоне': '48 шт.', 'Срок годности': '12', 'Декларация соответствия': 'ГОСТ 31357-2007', 'Страна-производитель': 'Россия', 'Часто ищут': 'Пескобетон, Универсальная', 'Вес': '25'} | 02311445 | ЦПС (https://petrovich.ru/catalog/17286/?tip_tovara=cps) | Петролит (https://petrovich.ru/catalog/17286/petrolit/) | М-150 | Внутренние работы, Наружные работы | Бетон, Кирпич, Монолитная стяжка | Ручной | 2,5 | От 10 до 50 | Пол (https://petrovich.ru/catalog/17286/?primenenie=pol), Стена (https://petrovich.ru/catalog/17286/?primenenie=stena) | 18-21 кг/м2/10мм | От +5 до +30 | 3,25-3,75 л | От -5 до +70 | 1800-2000 кг/м3 | 60 | 28 суток | Не менее 15 | Не менее 0,5 | Не менее 3 | F35 | 48 шт. | 12 | ГОСТ 31357-2007 | Россия | Пескобетон, Универсальная | 25
1138261 | 1138261 | 1138261 | Смесь цементно-песчаная (ЦПС) М150 Петролит 40 кг | https://petrovich.ru/product/1138261/?from=share_app | https://petrovich.ru/product/1138261/?from=share_app | 1138261 | Петролит (https://petrovich.ru/catalog/17286/petrolit/) | 359 | 359 |  | FALSE | 5 | 1 | Сухая строительная смесь на цементной основе. Предназначена для устройства бетонных стяжек, заделки выбоин и трещин, выравнивания поверхностей и т.д. Для внутренних работ. | Сухая строительная смесь на цементной основе. Предназначена для устройства бетонных стяжек, заделки выбоин и трещин, выравнивания поверхностей и т.д. Для внутренних работ. | <p class="product-description-text">Сухая строительная смесь на цементной основе. Предназначена для устройства бетонных стяжек, заделки выбоин и трещин, выравнивания поверхностей и т.д. Для внутренних работ.</p> |  | Сухая строительная смесь на цементной основе. Предназначена для устройства бетонных стяжек, заделки выбоин и трещин, выравнивания поверхностей и т.д. Для внутренних работ. | 17286 | Цементно-песчаные смеси | Стройматериалы > Сухие строительные смеси > Цементно-песчаные смеси > Цементно-песчаные смеси (ЦПС) Петролит | 17286 | 245635348 | 1445 | 24ed1c00-4815-4815-84e1-20d004198e3c | 4607099960954 | 145740916 | ['https://cs.p-static.ru/image/56091779/original.jpg'] | https://cs.p-static.ru/image/56091779/original.jpg | {'product_page': 'https://petrovich.ru/product/1138261/?from=share_app', 'misc': {'calculation': 'https://shopexpert.petrovich.ru/'}, 'fast_links': [{'title': 'Цементно-песчаные смеси Петролит', 'type': 'brand_section', 'url': 'https://petrovich.ru/catalog/17286/?brend=petrolit', 'description': 'Стройматериалы / Сухие строительные смеси / Цементно-песчаные смеси / Цементно-песчаные смеси (ЦПС) Петролит'}, {'title': 'Цементно-песчаные смеси', 'type': 'section', 'url': 'https://petrovich.ru/catalog/17286/', 'description': 'Стройматериалы'}, {'title': 'Петролит', 'type': 'brand', 'url': 'https://petrovich.ru/brands/petrolit/', 'description': 'Бренд'}], 'certificates': [{'type': 'Сертификат соответствия', 'files': [{'url': 'https://cs.p-static.ru/certificates/68140182.pdf', 'ext': 'pdf'}, {'url': 'https://cs.p-static.ru/certificates/82125930.pdf', 'ext': 'pdf'}]}, {'type': 'Отказное от пожарного', 'files': [{'url': 'https://cs.p-static.ru/certificates/56092351.pdf', 'ext': 'pdf'}]}, {'type': 'Свид. о гос. регистрации', 'files': [{'url': 'https://cs.p-static.ru/certificates/56092350.pdf', 'ext': 'pdf'}]}], 'certificates_detailed': [{'guid': '0aeb3ab2-3f02-11f1-a2c6-00155d52213f', 'type': 'Сертификат соответствия', 'code': 'О00221123', 'registryLink': 'https://pub.fsa.gov.ru/rds/declaration/view/21144066/common', 'files': [{'url': '//cs.p-static.ru/certificates/68140182.pdf', 'ext': 'pdf'}]}, {'guid': '42e7c8be-1a96-11f0-a2c4-00155d521e18', 'type': 'Отказное от пожарного', 'code': 'О00127330', 'registryLink': None, 'files': [{'url': '//cs.p-static.ru/certificates/56092351.pdf', 'ext': 'pdf'}]}, {'guid': '42e7c8bf-1a96-11f0-a2c4-00155d521e18', 'type': 'Свид. о гос. регистрации', 'code': 'О00127331', 'registryLink': None, 'files': [{'url': '//cs.p-static.ru/certificates/56092350.pdf', 'ext': 'pdf'}]}, {'guid': '7b694322-3e4f-11f1-a2c6-00155d52213f', 'type': 'Сертификат соответствия', 'code': 'О00220653', 'registryLink': None, 'files': [{'url': '//cs.p-static.ru/certificates/68140182.pdf', 'ext': 'pdf'}]}, {'guid': '89c9074f-7095-11f1-a2c6-00155d52213f', 'type': 'Сертификат соответствия', 'code': 'О00248836', 'registryLink': 'https://pub.fsa.gov.ru/rds/declaration/view/21553578/common', 'files': [{'url': '//cs.p-static.ru/certificates/82125930.pdf', 'ext': 'pdf'}]}], 'images': ['https://cs.p-static.ru/image/56091779/original.jpg']} | [{'type': 'Сертификат соответствия', 'files': [{'url': 'https://cs.p-static.ru/certificates/68140182.pdf', 'ext': 'pdf'}, {'url': 'https://cs.p-static.ru/certificates/82125930.pdf', 'ext': 'pdf'}]}, {'type': 'Отказное от пожарного', 'files': [{'url': 'https://cs.p-static.ru/certificates/56092351.pdf', 'ext': 'pdf'}]}, {'type': 'Свид. о гос. регистрации', 'files': [{'url': 'https://cs.p-static.ru/certificates/56092350.pdf', 'ext': 'pdf'}]}] | [{'guid': '0aeb3ab2-3f02-11f1-a2c6-00155d52213f', 'type': 'Сертификат соответствия', 'code': 'О00221123', 'registryLink': 'https://pub.fsa.gov.ru/rds/declaration/view/21144066/common', 'files': [{'url': '//cs.p-static.ru/certificates/68140182.pdf', 'ext': 'pdf'}]}, {'guid': '42e7c8be-1a96-11f0-a2c4-00155d521e18', 'type': 'Отказное от пожарного', 'code': 'О00127330', 'registryLink': None, 'files': [{'url': '//cs.p-static.ru/certificates/56092351.pdf', 'ext': 'pdf'}]}, {'guid': '42e7c8bf-1a96-11f0-a2c4-00155d521e18', 'type': 'Свид. о гос. регистрации', 'code': 'О00127331', 'registryLink': None, 'files': [{'url': '//cs.p-static.ru/certificates/56092350.pdf', 'ext': 'pdf'}]}, {'guid': '7b694322-3e4f-11f1-a2c6-00155d52213f', 'type': 'Сертификат соответствия', 'code': 'О00220653', 'registryLink': None, 'files': [{'url': '//cs.p-static.ru/certificates/68140182.pdf', 'ext': 'pdf'}]}, {'guid': '89c9074f-7095-11f1-a2c6-00155d52213f', 'type': 'Сертификат соответствия', 'code': 'О00248836', 'registryLink': 'https://pub.fsa.gov.ru/rds/declaration/view/21553578/common', 'files': [{'url': '//cs.p-static.ru/certificates/82125930.pdf', 'ext': 'pdf'}]}] |  |  | [{'title': 'Цементно-песчаные смеси Петролит', 'type': 'brand_section', 'url': 'https://petrovich.ru/catalog/17286/?brend=petrolit', 'description': 'Стройматериалы / Сухие строительные смеси / Цементно-песчаные смеси / Цементно-песчаные смеси (ЦПС) Петролит'}, {'title': 'Цементно-песчаные смеси', 'type': 'section', 'url': 'https://petrovich.ru/catalog/17286/', 'description': 'Стройматериалы'}, {'title': 'Петролит', 'type': 'brand', 'url': 'https://petrovich.ru/brands/petrolit/', 'description': 'Бренд'}] | {'calculation': 'https://shopexpert.petrovich.ru/'} |  | {'Артикул': '00000966554', 'Тип товара': 'ЦПС (https://petrovich.ru/catalog/17286/?tip_tovara=cps)', 'Бренд': 'Петролит (https://petrovich.ru/catalog/17286/petrolit/)', 'Марка': 'М-150', 'Тип работ': 'Внутренние работы', 'Основание': 'Бетон, Кирпич, Монолитная стяжка', 'Метод нанесения': 'Ручной', 'Фракция': '2,5', 'Толщина слоя': 'От 10 до 50', 'Применение': 'Пол (https://petrovich.ru/catalog/17286/?primenenie=pol), Стена (https://petrovich.ru/catalog/17286/?primenenie=stena)', 'Расход сухой смеси': '18-21 кг/м2/10мм', 'Температура проведения работ': 'От +5 до +30', 'Расход воды на упаковку сухой смеси': '6 л', 'Температура эксплуатации': 'От -50 до +50', 'Насыпная плотность': '1800-2000 кг/м3', 'Жизнеспособность раствора': '60', 'Время высыхания': '28 суток', 'Прочность на сжатие': 'Не менее 15', 'Прочность сцепления': 'Не менее 0,5', 'Морозостойкость': 'F35', 'Прочность на изгиб': 'Не менее 3', 'Количество на поддоне': '30 шт.', 'Срок годности': '12', 'Декларация соответствия': 'ТУ 5745-001-43480140-2015', 'Страна-производитель': 'Россия', 'Часто ищут': 'Универсальная', 'Вес': '40'} | 00000966554 | ЦПС (https://petrovich.ru/catalog/17286/?tip_tovara=cps) | Петролит (https://petrovich.ru/catalog/17286/petrolit/) | М-150 | Внутренние работы | Бетон, Кирпич, Монолитная стяжка | Ручной | 2,5 | От 10 до 50 | Пол (https://petrovich.ru/catalog/17286/?primenenie=pol), Стена (https://petrovich.ru/catalog/17286/?primenenie=stena) | 18-21 кг/м2/10мм | От +5 до +30 | 6 л | От -50 до +50 | 1800-2000 кг/м3 | 60 | 28 суток | Не менее 15 | Не менее 0,5 | Не менее 3 | F35 | 30 шт. | 12 | ТУ 5745-001-43480140-2015 | Россия | Универсальная | 40